## 仪器参数
附件1
FJSEI FQP-J09-R08-2018
仪器设备技术参数及验收方法明细表
序号 | 名称 | 是否需要前置基建 | 序号 | 技术指标 | 验收方法 （与性能要求对应填写） | 备注（如常规选型库和以前已评审过的设备请备注说明）
|  |  | 1 | 性能要求（含功能和技术参数）
1 | 射线数字成像检测系统 | 否 | 1.1 | 满足NB/T47013.11-2023无损检测质量要求； | 实物现场演示
|  |  | 1.2 | 闪烁体材料：非晶硅（硫氧化钆）； | 出厂资料
|  |  | 1.3 | 像素尺寸：≤120μm；空间分辨率：不低于4.16lp/mm；A/D转换≥16bits； | 出厂资料+现场检测验证
|  |  | 1.4 | 响应非线性： ＜±0.5%；动态范围：80-85dB； | 出厂资料+现场检测验证
|  |  | 1.5 | 像素阵列：≥2140mm×1660mm； | 出厂资料+现场检测验证
|  |  | 1.6 | 平板探测器尺寸(W×L)及重量（kg）：≥280mm×230mm（含内置锂电池）,有效成像面积≥235mm×195mm，重量≤4kg（含电池）； | 实物测量
|  |  | 1.7 | 平板探测器有线通讯和无线通讯二种模式。支持调整平板增益及同步模式。通讯接口：有线：GigE (≥100 Mbps )，无线：802.11a/g/n(≥100 Mbps )；空旷地方50米范围配套终端能接收探测器信号； | 现场验证
|  |  | 1.8 | 能量范围（无需增加射线防护）：支持40~370KV的X射线强度且支持工频机及放射源Ir192、Se75成像；1mm钨防护，可承受370kV的X射线或者γ射线辐射2000Gy耐辐射剂量； | 出厂资料+现场检测验证
|  |  | 1.9 | 不低于IP67防尘防水等级，最高不小于200kg正面承重（加防护罩后），采用外罩材质：碳纤维前盖高强度铝合金后盖； | 现场检查
|  |  | 1.1 | 单块电池续航时间（连续工作时间）≥4小时； | 出厂资料
|  |  | 1.11 | 平板分别独立支持锂电池和外接供电两种模式； | 实物验证
|  |  | 1.12 | 终端软件可以控制配套的高频射线机； | 实物验证
|  |  | 1.13 | 拍片功能支持自定义曝光时间和叠加降噪张数，软件自动完成叠加降噪； | 实物验证
|  |  | 1.14 | 图像查看：正负片显示，快速缩放功能，具有实时像素值拾取显示功能，支持鼠标对窗宽、窗位微调。具有缩放比例显示、1：1比例显示、适应窗口显示功能； | 实物验证
|  |  | 1.15 | 双丝像质计识别率计算功能，双丝像质计画线定位，实时计算每一组双丝识别率，显示叠加行数、像质计角度，叠加行数位置可自由选择，自动查找最优位置并且计算每一组双丝满足识别率的位置百分比，自动计算图像分辨率和第一组不大于20%的线对，支持将图像分辨率和归一化信噪比同步； | 实物验证
|  |  | 1.16 | 信噪比计算，信噪比计算功能支持常规选区选择（适合NB/T 47013.11-2023标准的20x55区域或55x20区域）及自定义区域选择。鼠标选择位置时同步计算灰度范围、图像分辨率或系统分辨力，支持选区内均值计算、标准差计算、测量信噪比计算。支持归一化信噪比计算支持选区自动查找功能，即选择热影响区后软件自动定位最佳位置； | 实物验证
|  |  | 1.17 | 软件支持实际尺寸显示，即软件显示于屏幕的图像，在屏幕上的尺寸与实际尺寸一致。 | 实物验证
|  |  | 2 | 配置要求 | 验收方法 （与配置要求对应填写）
|  |  | 2.1 | 平板探测器1台 | 实物核对
|  |  | 2.2 | 最大管电压≥350KV的射线机1台（焦点尺寸≤2.5×2.5mm） | 实物核对
|  |  | 2.3 | 双丝像质计（GB/T23901.5-2019)1套 | 实物核对
|  |  | 2.4 | 数字化检测软件1套，评片软件不少于3套（加密狗不少于4套） | 实物核对
|  |  | 2.5 | 可充电锂电池4块 | 实物核对
|  |  | 2.6 | 终端数据处理设备1台 | 实物核对
|  |  | 2.7 | 无线路由器1套，网线≥30米一条，配套充电器、转接头一套 | 实物核对
|  |  | 2.8 | 出厂资料、操作说明书、包装 | 实物核对